## ASTM D638-Probetas
ASTM D638
Probetas | Type I | Type II | Type III | Type IV | Type V |  | Thickness | 3.2
Width | 13 | 6 | 19 | 6 | 3.18
Length | 57 | 57 | 57 | 33 | 9.53
Thickness | 4 | 4 | 7 | 3.2 | 3.2
Seccion | 52 | 24 | 133 | 19.2 | 10.176
[6 empty] | Thickness | 3.2

## Plásticos
NORMAS | [6 empty] | 1 [MPA] = 0.1019716212978 [kg/mm2] = 1[N/mm2] | [10 empty] | [mm] extras al | MP
ISO 527 | Valores mecánicos de diferentes plásticos | [5 empty] | 1 | [8 empty] | 108 |  | gauge para toma | 62.819328
ASTM D638 | Se tomarán de cada datasheets los valores máximos |  |  |  |  | 11.99997 |  |  |  | Tiempo de ensayo [min] | [5 empty] | (1% of strain) Class C |  | 10 | 9
ASTM D882 |  |  |  |  | Deformacion a la rotura |  |  |  |  | Probeta tipo V |  |  | Probeta tipo I,II,II,IV |  |  | extensometer | Long. final | Plano vertical | Tamaño del | Cumple el | Cant. de
|  | Tensión |  |  |  | Fuerza de Traccion [kg] |  |  | [mm] traccionado en Tipo I | Tiempo a 1[mm/min] | Tiempo a 10[mm/min] | Tiempo a 100[mm/min] | Tiempo a 5mm/min | Tiempo a 50[mm/min] | Tiempo a 500[mm/min] | Def. Máx de Máq. | Gauge | toma cámara | pxel [mm] | extens. | pixels en
Marca | Material | [MPA] | Probeta | E [MPA] | e [%] | Tipo I | Tipo II | Tipo III | [7 empty] | 1% e [mm] |  |  | 9152 | Clase C? | ese 1%
Grilon 3 | PLA (ingeo) | 60 |  | 524 | 6 | 3120 | 1440 | 7980 | 3 | 0.4572 | 0.04572 | 0.004572 | 0.6 | 0.06 | 0.006 | 0.03 | 53 | 63 | 0.006883741 | SI | 4.358095
| PLA 850 (ingeo) | 51 |  |  | 3.3 | 2652 | 1224 | 6783 | 1.65 | 0.25146 | 0.025146 | 0.0025146 | 0.33 | 0.033 | 0.0033 | 0.0165 | 51.65 | 61.65 | 0.006736233 | SI | 2.44944
| PLA 870 (ingeo) | 40 |  | 416 |  | 2080 | 960 | 5320 | 0 | 0 | 0 | 0 | 0 | 0 | 0 | 0 | 50 | 60 | 0.006555944 | SI | 0
| ABS | 47.56 |  |  | 15 | 2473.12 | 1141.44 | 6325.48 | 7.5 | 1.143 | 0.1143 | 0.01143 | 1.5 | 0.15 | 0.015 | 0.075 | 57.5 | 67.5 | 0.007375437 | SI | 10.16889
| PETG | 53 |  |  | 130 | 2756 | 1272 | 7049 | 65 | 9.906 | 0.9906 | 0.09906 | 13 | 1.3 | 0.13 | 0.65 | 115 | 125 | 0.01365822 | SI | 47.5904
| NYLON 12 (Grilon EMS) | 55 |  | 1400 | 50 | 2860 | 1320 | 7315 | 25 | 3.81 | 0.381 | 0.0381 | 5 | 0.5 | 0.05 | 0.25 | 75 | 85 | 0.009287587 | SI | 26.91765
| ACETAL | 45 |  | 1700 | 50 | 2340 | 1080 | 5985 | 25 | 3.81 | 0.381 | 0.0381 | 5 | 0.5 | 0.05 | 0.25 | 75 | 85 | 0.009287587 | SI | 26.91765
| HIPS | 17 |  | 1350 | 50 | 884 | 408 | 2261 | 25 | 3.81 | 0.381 | 0.0381 | 5 | 0.5 | 0.05 | 0.25 | 75 | 85 | 0.009287587 | SI | 26.91765
Printalot | PLA | 53 |  | 3600 | 6 | 2756 | 1272 | 7049 | 3 | 0.4572 | 0.04572 | 0.004572 | 0.6 | 0.06 | 0.006 | 0.03 | 53 | 63 | 0.006883741 | SI | 4.358095
| PLA 3Di | 51 |  | 2315 | 3.31 | 2652 | 1224 | 6783 | 1.655 | 0.252222 | 0.0252222 | 0.00252222 | 0.331 | 0.0331 | 0.00331 | 0.01655 | 51.655 | 61.655 | 0.006736779 | SI | 2.456664
| PLA MAX | 79 |  | 3622 | 6 | 4108 | 1896 | 10507 | 3 | 0.4572 | 0.04572 | 0.004572 | 0.6 | 0.06 | 0.006 | 0.03 | 53 | 63 | 0.006883741 | SI | 4.358095
| ABS | 35 | Tipo I | 2480 | 18 | 1820 | 840 | 4655 | 9 | 1.3716 | 0.13716 | 0.013716 | 1.8 | 0.18 | 0.018 | 0.09 | 59 | 69 | 0.007539336 | SI | 11.93739
| PETG | 50 |  |  | 130 | 2600 | 1200 | 6650 | 65 | 9.906 | 0.9906 | 0.09906 | 13 | 1.3 | 0.13 | 0.65 | 115 | 125 | 0.01365822 | SI | 47.5904
| HIPS | 23 |  | 2000 | 50 | 1196 | 552 | 3059 | 25 | 3.81 | 0.381 | 0.0381 | 5 | 0.5 | 0.05 | 0.25 | 75 | 85 | 0.009287587 | SI | 26.91765
| PC | 50 |  | 2350 | 110 | 2600 | 1200 | 6650 | 55 | 8.382 | 0.8382 | 0.08382 | 11 | 1.1 | 0.11 | 0.55 | 105 | 115 | 0.01256556 | SI | 43.77043
| PC/ABS | 45 |  |  | 100 | 2340 | 1080 | 5985 | 50 | 7.62 | 0.762 | 0.0762 | 10 | 1 | 0.1 | 0.5 | 100 | 110 | 0.01201923 | SI | 41.6
3D System | DuraFor ProX PA - Polvo | 48 | Tipo I | 2100 | 19 | 2496 | 1152 | 6384 | 9.5 | 1.4478 | 0.14478 | 0.014478 | 1.9 | 0.19 | 0.019 | 0.095 | 59.5 | 69.5 | 0.007593969 | SI | 12.50993
| Figure 4 TOUGH-BLK 20 | 40 |  | 1780 | 36 | 2080 | 960 | 5320 | 18 | 2.7432 | 0.27432 | 0.027432 | 3.6 | 0.36 | 0.036 | 0.18 | 68 | 78 | 0.008522727 | SI | 21.12
| Figure 4 Gris Rígido - Resina | 61 |  | 2400 | 30 | 3172 | 1464 | 8113 | 15 | 2.286 | 0.2286 | 0.02286 | 3 | 0.3 | 0.03 | 0.15 | 65 | 75 | 0.00819493 | SI | 18.304
| Figure 4 TOUGH-GRY 15 - Resina | 48 |  | 2120 | 35 | 2496 | 1152 | 6384 | 17.5 | 2.667 | 0.2667 | 0.02667 | 3.5 | 0.35 | 0.035 | 0.175 | 67.5 | 77.5 | 0.008468094 | SI | 20.66581
| Accura 60 - Resina | 68 |  | 3100 | 13 | 3536 | 1632 | 9044 | 6.5 | 0.9906 | 0.09906 | 0.009906 | 1.3 | 0.13 | 0.013 | 0.065 | 56.5 | 66.5 | 0.007266171 | SI | 8.945564
| Accura ClearVue - Resina | 53 |  | 2640 | 15 | 2756 | 1272 | 7049 | 7.5 | 1.143 | 0.1143 | 0.01143 | 1.5 | 0.15 | 0.015 | 0.075 | 57.5 | 67.5 | 0.007375437 | SI | 10.16889
| Accura Fidelity - Resina | 65 |  | 2790 | 5 | 3380 | 1560 | 8645 | 2.5 | 0.381 | 0.0381 | 0.00381 | 0.5 | 0.05 | 0.005 | 0.025 | 52.5 | 62.5 | 0.006829108 | SI | 3.6608
| Accura AMX Durable Natural - Resina | 32 | Tipo IV | 1000 | 80 | 1664 | 768 | 4256 | 40 | 6.096 | 0.6096 | 0.06096 | 8 | 0.8 | 0.08 | 0.4 | 90 | 100 | 0.01092657 | SI | 36.608
| Accura Composite PIV - Resina | 72 | Tipo IV | 9300 | 1.2 | 3744 | 1728 | 9576 | 0.6 | 0.09144 | 0.009144 | 0.0009144 | 0.12 | 0.012 | 0.0012 | 0.006 | 50.6 | 60.6 | 0.006621503 | NO | 0.9061386
| DuraForm FR1200 - Resina | 41 |  | 2040 | 5.9 | 2132 | 984 | 5453 | 2.95 | 0.44958 | 0.044958 | 0.0044958 | 0.59 | 0.059 | 0.0059 | 0.0295 | 52.95 | 62.95 | 0.006878278 | SI | 4.288864
| DuraForm® PA Plastic - Resina | 43 |  | 1586 | 14 | 2236 | 1032 | 5719 | 7 | 1.0668 | 0.10668 | 0.010668 | 1.4 | 0.14 | 0.014 | 0.07 | 57 | 67 | 0.007320804 | SI | 9.561791
| Duraform GF | 27 |  | 4068 | 1.4 | 1404 | 648 | 3591 | 0.7 | 0.10668 | 0.010668 | 0.0010668 | 0.14 | 0.014 | 0.0014 | 0.007 | 50.7 | 60.7 | 0.00663243 | SI | 1.05542
Stratasys | Nylon 12 | 32 | Tipo I | 1138 | 30 | 1664 | 768 | 4256 | 15 | 2.286 | 0.2286 | 0.02286 | 3 | 0.3 | 0.03 | 0.15 | 65 | 75 | 0.00819493 | SI | 18.304
| Nylon 12 CF | 75.6 | Tipo I | 7515 | 1.9 | 3931.2 | 1814.4 | 10054.8 | 0.95 | 0.14478 | 0.014478 | 0.0014478 | 0.19 | 0.019 | 0.0019 | 0.0095 | 50.95 | 60.95 | 0.006659747 | SI | 1.426481
| Nylon 12 CF | 83.5 | Tipo I | 9460 | 2.4 | 4342 | 2004 | 11105.5 | 1.2 | 0.18288 | 0.018288 | 0.0018288 | 0.24 | 0.024 | 0.0024 | 0.012 | 51.2 | 61.2 | 0.006687063 | SI | 1.79451
| PC | 57 | Tipo I | 1944 | 4.8 | 2964 | 1368 | 7581 | 2.4 | 0.36576 | 0.036576 | 0.0036576 | 0.48 | 0.048 | 0.0048 | 0.024 | 52.4 | 62.4 | 0.006818182 | SI | 3.52
| ULTEM 9085 resin | 70 | Tipo I | 2510 | 5.4 | 3640 | 1680 | 9310 | 2.7 | 0.41148 | 0.041148 | 0.0041148 | 0.54 | 0.054 | 0.0054 | 0.027 | 52.7 | 62.7 | 0.006850962 | SI | 3.941053
MatterHackers | NylonG (fibra de vidrio) | 95 |  | 4000 |  | 4940 | 2280 | 12635 | 0 | 0 | 0 | 0 | 0 | 0 | 0 | 0 | 50 | 60 | 0.006555944 | SI | 0
| NylonX (F. de Carbono) | 100 |  | 6000 |  | 5200 | 2400 | 13300 | 0 | 0 | 0 | 0 | 0 | 0 | 0 | 0 | 50 | 60 | 0.006555944 | SI | 0
| Nylon (Pro Series) | 36.26 | Tipo IV |  | 34 | 1885.52 | 870.24 | 4822.58 | 17 | 2.5908 | 0.25908 | 0.025908 | 3.4 | 0.34 | 0.034 | 0.17 | 67 | 77 | 0.008413462 | SI | 20.20571
| PETG (Pro Series) | 74.46 | Tipo IV |  | 5 | 3871.92 | 1787.04 | 9903.18 | 2.5 | 0.381 | 0.0381 | 0.00381 | 0.5 | 0.05 | 0.005 | 0.025 | 52.5 | 62.5 | 0.006829108 | SI | 3.6608
| PETG (Pro Ryno) | 55.22 | Tipo IV |  | 10 | 2871.44 | 1325.28 | 7344.26 | 5 | 0.762 | 0.0762 | 0.00762 | 1 | 0.1 | 0.01 | 0.05 | 55 | 65 | 0.007102273 | SI | 7.04
| RYNO | 55 | Tipo IV | 4157 | 10 | 2860 | 1320 | 7315 | 5 | 0.762 | 0.0762 | 0.00762 | 1 | 0.1 | 0.01 | 0.05 | 55 | 65 | 0.007102273 | SI | 7.04
| HIPS | 27 |  | 39 | 55 | 1404 | 648 | 3591 | 27.5 | 4.191 | 0.4191 | 0.04191 | 5.5 | 0.55 | 0.055 | 0.275 | 77.5 | 87.5 | 0.009560752 | SI | 28.76343
| PRO ABS | 39.98 |  |  | 2.6 | 2078.96 | 959.52 | 5317.34 | 1.3 | 0.19812 | 0.019812 | 0.0019812 | 0.26 | 0.026 | 0.0026 | 0.013 | 51.3 | 61.3 | 0.00669799 | SI | 1.940881
Protolabs | PA 12 Carbon Filled | 85 |  | 8300 | 3.2 | 4420 | 2040 | 11305 | 1.6 | 0.24384 | 0.024384 | 0.0024384 | 0.32 | 0.032 | 0.0032 | 0.016 | 51.6 | 61.6 | 0.006730769 | SI | 2.377143
| PA 12 / HP - MJF | 49 |  | 1900 | 12 | 2548 | 1176 | 6517 | 6 | 0.9144 | 0.09144 | 0.009144 | 1.2 | 0.12 | 0.012 | 0.06 | 56 | 66 | 0.007211538 | SI | 8.32
| PA 12 / EOS PA 2200 - Polvo | 50 |  | 2000 | 11 | 2600 | 1200 | 6650 | 5.5 | 0.8382 | 0.08382 | 0.008382 | 1.1 | 0.11 | 0.011 | 0.055 | 55.5 | 65.5 | 0.007156906 | SI | 7.684885
| EOS PA 1102 - Polvo | 52 |  | 1800 | 30 | 2704 | 1248 | 6916 | 15 | 2.286 | 0.2286 | 0.02286 | 3 | 0.3 | 0.03 | 0.15 | 65 | 75 | 0.00819493 | SI | 18.304
| PA 12 FLEX - Polvo | 50 |  | 2000 | 17 | 2600 | 1200 | 6650 | 8.5 | 1.2954 | 0.12954 | 0.012954 | 1.7 | 0.17 | 0.017 | 0.085 | 58.5 | 68.5 | 0.007484703 | SI | 11.3565
| PA 12 / GF40 - Polvo | 50 |  | 3600 | 5 | 2600 | 1200 | 6650 | 2.5 | 0.381 | 0.0381 | 0.00381 | 0.5 | 0.05 | 0.005 | 0.025 | 52.5 | 62.5 | 0.006829108 | SI | 3.6608
| PA66 / GF30 - CNC | 90 |  | 5000 | 14 | 4680 | 2160 | 11970 | 7 | 1.0668 | 0.10668 | 0.010668 | 1.4 | 0.14 | 0.014 | 0.07 | 57 | 67 | 0.007320804 | SI | 9.561791
| PC Accura - Resina | 45 |  | 3900 | 1.5 | 2340 | 1080 | 5985 | 0.75 | 0.1143 | 0.01143 | 0.001143 | 0.15 | 0.015 | 0.0015 | 0.0075 | 50.75 | 60.75 | 0.006637893 | SI | 1.129877
| ABS Grey - Resina | 40 |  | 2000 | 9 | 2080 | 960 | 5320 | 4.5 | 0.6858 | 0.06858 | 0.006858 | 0.9 | 0.09 | 0.009 | 0.045 | 54.5 | 64.5 | 0.00704764 | SI | 6.385116
| ABS Trans - Resina | 55 |  | 2900 | 6 | 2860 | 1320 | 7315 | 3 | 0.4572 | 0.04572 | 0.004572 | 0.6 | 0.06 | 0.006 | 0.03 | 53 | 63 | 0.006883741 | SI | 4.358095
| ABS Accura Xtreme - Resina | 55 |  | 3300 | 9 | 2860 | 1320 | 7315 | 4.5 | 0.6858 | 0.06858 | 0.006858 | 0.9 | 0.09 | 0.009 | 0.045 | 54.5 | 64.5 | 0.00704764 | SI | 6.385116
| ABS Accura 7820 - Resina | 55 |  | 3000 | 5 | 2860 | 1320 | 7315 | 2.5 | 0.381 | 0.0381 | 0.00381 | 0.5 | 0.05 | 0.005 | 0.025 | 52.5 | 62.5 | 0.006829108 | SI | 3.6608
| Ceramic - Resina | 70 |  | 10000 | 1 | 3640 | 1680 | 9310 | 0.5 | 0.0762 | 0.00762 | 0.000762 | 0.1 | 0.01 | 0.001 | 0.005 | 50.5 | 60.5 | 0.006610577 | NO | 0.7563636
| MicroFine - Resina | 60 |  | 2600 | 8 | 3120 | 1440 | 7980 | 4 | 0.6096 | 0.06096 | 0.006096 | 0.8 | 0.08 | 0.008 | 0.04 | 54 | 64 | 0.006993007 | SI | 5.72
| Microfine Green - Resina | 44.9 |  | 2100 | 6.1 | 2334.8 | 1077.6 | 5971.7 | 3.05 | 0.46482 | 0.046482 | 0.0046482 | 0.61 | 0.061 | 0.0061 | 0.0305 | 53.05 | 63.05 | 0.006889205 | SI | 4.427216
| PEEK / FR & FDA - CNC | 100 |  | 3500 | 22 | 5200 | 2400 | 13300 | 11 | 1.6764 | 0.16764 | 0.016764 | 2.2 | 0.22 | 0.022 | 0.11 | 61 | 71 | 0.007757867 | SI | 14.17915
| PTFE / FR & UV - CNC | 25 |  | 700 | 230 | 1300 | 600 | 3325 | 115 | 17.526 | 1.7526 | 0.17526 | 23 | 2.3 | 0.23 | 1.15 | 165 | 175 | 0.0191215 | SI | 60.14171
Siraya Tech | Fibreheart PPA-CF | 99 |  | 8150 | 1.5 | 5148 | 2376 | 13167 | 0.75 | 0.1143 | 0.01143 | 0.001143 | 0.15 | 0.015 | 0.0015 | 0.0075 | 50.75 | 60.75 | 0.006637893 | SI | 1.129877
| ABS-Like - Resina | 30 |  | 1050 | 6 | 1560 | 720 | 3990 | 3 | 0.4572 | 0.04572 | 0.004572 | 0.6 | 0.06 | 0.006 | 0.03 | 53 | 63 | 0.006883741 | SI | 4.358095
| Blu Tough | 31 |  | 1000 | 43 | 1612 | 744 | 4123 | 21.5 | 3.2766 | 0.32766 | 0.032766 | 4.3 | 0.43 | 0.043 | 0.215 | 71.5 | 81.5 | 0.008905157 | SI | 24.14331
Ultimaker | ABS | 39 |  | 1618.5 | 4.8 | 2028 | 936 | 5187 | 2.4 | 0.36576 | 0.036576 | 0.0036576 | 0.48 | 0.048 | 0.0048 | 0.024 | 52.4 | 62.4 | 0.006818182 | SI | 3.52
| CPE+ | 35.2 |  | 1128.5 | 6.6 | 1830.4 | 844.8 | 4681.6 | 3.3 | 0.50292 | 0.050292 | 0.0050292 | 0.66 | 0.066 | 0.0066 | 0.033 | 53.3 | 63.3 | 0.006916521 | SI | 4.771185
| Nylon | 34.4 |  | 579 | 210 | 1788.8 | 825.6 | 4575.2 | 105 | 16.002 | 1.6002 | 0.16002 | 21 | 2.1 | 0.21 | 1.05 | 155 | 165 | 0.01802885 | SI | 58.24
| PC | 76.4 |  | 2134 | 6.4 | 3972.8 | 1833.6 | 10161.2 | 3.2 | 0.48768 | 0.048768 | 0.0048768 | 0.64 | 0.064 | 0.0064 | 0.032 | 53.2 | 63.2 | 0.006905594 | SI | 4.633924
| Tough PLA | 37 |  | 1820 | 3.1 | 1924 | 888 | 4921 | 1.55 | 0.23622 | 0.023622 | 0.0023622 | 0.31 | 0.031 | 0.0031 | 0.0155 | 51.55 | 61.55 | 0.006725306 | SI | 2.304728
Bambu Lab | ABS-GF | 36 | 1B | 3160 | 6.3 | 1872 | 864 | 4788 | 3.15 | 0.48006 | 0.048006 | 0.0048006 | 0.63 | 0.063 | 0.0063 | 0.0315 | 53.15 | 63.15 | 0.006900131 | SI | 4.565131
| PA6-CF | 102 | 1B | 4430 | 5.8 | 5304 | 2448 | 13566 | 2.9 | 0.44196 | 0.044196 | 0.0044196 | 0.58 | 0.058 | 0.0058 | 0.029 | 52.9 | 62.9 | 0.006872815 | SI | 4.219523
| PA6-GF | 75 | 1B | 2850 | 3.9 | 3900 | 1800 | 9975 | 1.95 | 0.29718 | 0.029718 | 0.0029718 | 0.39 | 0.039 | 0.0039 | 0.0195 | 51.95 | 61.95 | 0.006769012 | SI | 2.880775
| PAHT-CF | 92 | 1B | 3860 | 8.4 | 4784 | 2208 | 12236 | 4.2 | 0.64008 | 0.064008 | 0.0064008 | 0.84 | 0.084 | 0.0084 | 0.042 | 54.2 | 64.2 | 0.00701486 | SI | 5.98729
| PET-CF | 74 | 1B | 4730 | 4.5 | 3848 | 1776 | 9842 | 2.25 | 0.3429 | 0.03429 | 0.003429 | 0.45 | 0.045 | 0.0045 | 0.0225 | 52.25 | 62.25 | 0.006801792 | SI | 3.307952
| PPS-CF | 87 | 1B | 8230 | 1.2 | 4524 | 2088 | 11571 | 0.6 | 0.09144 | 0.009144 | 0.0009144 | 0.12 | 0.012 | 0.0012 | 0.006 | 50.6 | 60.6 | 0.006621503 | NO | 0.9061386
| ASA-CF | 34 | 1B | 4200 | 9.6 | 1768 | 816 | 4522 | 4.8 | 0.73152 | 0.073152 | 0.0073152 | 0.96 | 0.096 | 0.0096 | 0.048 | 54.8 | 64.8 | 0.00708042 | SI | 6.779259
| PPA-CF | 168 | 1B | 11800 | 3.2 | 8736 | 4032 | 22344 | 1.6 | 0.24384 | 0.024384 | 0.0024384 | 0.32 | 0.032 | 0.0032 | 0.016 | 51.6 | 61.6 | 0.006730769 | SI | 2.377143
| PC FR | 60 | 1B | 1670 | 2.4 | 3120 | 1440 | 7980 | 1.2 | 0.18288 | 0.018288 | 0.0018288 | 0.24 | 0.024 | 0.0024 | 0.012 | 51.2 | 61.2 | 0.006687063 | SI | 1.79451
| PC | 62 | 1B | 2110 | 3.8 | 3224 | 1488 | 8246 | 1.9 | 0.28956 | 0.028956 | 0.0028956 | 0.38 | 0.038 | 0.0038 | 0.019 | 51.9 | 61.9 | 0.006763549 | SI | 2.809176
| PETG HF | 34 | 1B | 1810 | 8.6 | 1768 | 816 | 4522 | 4.3 | 0.65532 | 0.065532 | 0.0065532 | 0.86 | 0.086 | 0.0086 | 0.043 | 54.3 | 64.3 | 0.007025787 | SI | 6.120311
| PLA Basic | 35 | 1B | 2580 | 12.2 | 1820 | 840 | 4655 | 6.1 | 0.92964 | 0.092964 | 0.0092964 | 1.22 | 0.122 | 0.0122 | 0.061 | 56.1 | 66.1 | 0.007222465 | SI | 8.44587
| PLA-CF | 38 | 1B | 2790 | 8.4 | 1976 | 912 | 5054 | 4.2 | 0.64008 | 0.064008 | 0.0064008 | 0.84 | 0.084 | 0.0084 | 0.042 | 54.2 | 64.2 | 0.00701486 | SI | 5.98729
Kodak | PLA+ | 51 |  |  | 3.31 | 2652 | 1224 | 6783 | 1.655 | 0.252222 | 0.0252222 | 0.00252222 | 0.331 | 0.0331 | 0.00331 | 0.01655 | 51.655 | 61.655 | 0.006736779 | SI | 2.456664
| PLA Tough | 40 |  |  | 6.6 | 2080 | 960 | 5320 | 3.3 | 0.50292 | 0.050292 | 0.0050292 | 0.66 | 0.066 | 0.0066 | 0.033 | 53.3 | 63.3 | 0.006916521 | SI | 4.771185
Loctite | 3D 3843 - Resina | 51 | Tipo IV | 1806 | 43 | 2652 | 1224 | 6783 | 21.5 | 3.2766 | 0.32766 | 0.032766 | 4.3 | 0.43 | 0.043 | 0.215 | 71.5 | 81.5 | 0.008905157 | SI | 24.14331
| 3D IND403 - Resina | 67 | Tipo IV | 2572 | 10 | 3484 | 1608 | 8911 | 5 | 0.762 | 0.0762 | 0.00762 | 1 | 0.1 | 0.01 | 0.05 | 55 | 65 | 0.007102273 | SI | 7.04
| 3D IND405 - Resina | 45 | Tipo IV | 1434 | 101 | 2340 | 1080 | 5985 | 50.5 | 7.6962 | 0.76962 | 0.076962 | 10.1 | 1.01 | 0.101 | 0.505 | 100.5 | 110.5 | 0.01207386 | SI | 41.82588
| 3D IND406 - Resina | 55 | Tipo IV | 1610 | 25 | 2860 | 1320 | 7315 | 12.5 | 1.905 | 0.1905 | 0.01905 | 2.5 | 0.25 | 0.025 | 0.125 | 62.5 | 72.5 | 0.007921766 | SI | 15.77931
| 3D PRO410 - Resina | 48 | Tipo IV | 1937 | 5 | 2496 | 1152 | 6384 | 2.5 | 0.381 | 0.0381 | 0.00381 | 0.5 | 0.05 | 0.005 | 0.025 | 52.5 | 62.5 | 0.006829108 | SI | 3.6608
| 3D PRO3860 - Resina | 39 | Tipo IV | 3500 | 2 | 2028 | 936 | 5187 | 1 | 0.1524 | 0.01524 | 0.001524 | 0.2 | 0.02 | 0.002 | 0.01 | 51 | 61 | 0.00666521 | SI | 1.500328
| 3D PRO3395 - Resina | 66 | Tipo IV | 3556 | 2.1 | 3432 | 1584 | 8778 | 1.05 | 0.16002 | 0.016002 | 0.0016002 | 0.21 | 0.021 | 0.0021 | 0.0105 | 51.05 | 61.05 | 0.006670673 | SI | 1.574054
| 3D IND147 - Resina | 67 | Tipo IV | 3190 | 2.4 | 3484 | 1608 | 8911 | 1.2 | 0.18288 | 0.018288 | 0.0018288 | 0.24 | 0.024 | 0.0024 | 0.012 | 51.2 | 61.2 | 0.006687063 | SI | 1.79451
| 3D PRO3172 - Resina | 39 | Tipo IV | 1494 | 105 | 2028 | 936 | 5187 | 52.5 | 8.001 | 0.8001 | 0.08001 | 10.5 | 1.05 | 0.105 | 0.525 | 102.5 | 112.5 | 0.0122924 | SI | 42.70933
| ABS - BNC 3D | 29.5 |  | 1379 | 10.9 | 1534 | 708 | 3923.5 | 5.45 | 0.83058 | 0.083058 | 0.0083058 | 1.09 | 0.109 | 0.0109 | 0.0545 | 55.45 | 65.45 | 0.007151442 | SI | 7.62084
Otras | ABS Fusion - BASF | 29.5 |  | 1379 | 10.9 | 1534 | 708 | 3923.5 | 5.45 | 0.83058 | 0.083058 | 0.0083058 | 1.09 | 0.109 | 0.0109 | 0.0545 | 55.45 | 65.45 | 0.007151442 | SI | 7.62084
Marcas | PETG - Monocure 3D | 50 |  |  | 140 | 2600 | 1200 | 6650 | 70 | 10.668 | 1.0668 | 0.10668 | 14 | 1.4 | 0.14 | 0.7 | 120 | 130 | 0.01420455 | SI | 49.28
| PP GF30 - Innofil 3D | 35.8 |  | 3000 | 4.4 | 1861.6 | 859.2 | 4761.4 | 2.2 | 0.33528 | 0.033528 | 0.0033528 | 0.44 | 0.044 | 0.0044 | 0.022 | 52.2 | 62.2 | 0.006796329 | SI | 3.237042
| PEEK ThermaX - 3DxTech | 100 |  | 3720 | 28 | 5200 | 2400 | 13300 | 14 | 2.1336 | 0.21336 | 0.021336 | 2.8 | 0.28 | 0.028 | 0.14 | 64 | 74 | 0.008085664 | SI | 17.31459
| HDPE HMA 016 - Exxon | 23 | 1A |  | 100 | 1196 | 552 | 3059 | 50 | 7.62 | 0.762 | 0.0762 | 10 | 1 | 0.1 | 0.5 | 100 | 110 | 0.01201923 | SI | 41.6
Otras | LDPE LD 600BA - Exxon | 9.4 | 1A | 190 | 250 | 488.8 | 225.6 | 1250.2 | 125 | 19.05 | 1.905 | 0.1905 | 25 | 2.5 | 0.25 | 1.25 | 175 | 185 | 0.02021416 | SI | 61.83784
Marcas | Ultem 1010 - Postnord | 81 | Tipo I | 2770 | 3.3 | 4212 | 1944 | 10773 | 1.65 | 0.25146 | 0.025146 | 0.0025146 | 0.33 | 0.033 | 0.0033 | 0.0165 | 51.65 | 61.65 | 0.006736233 | SI | 2.44944
SLA (resina) | Ultem 1000 - Sabic | 110 |  | 3590 | 60 | 5720 | 2640 | 14630 | 30 | 4.572 | 0.4572 | 0.04572 | 6 | 0.6 | 0.06 | 0.3 | 80 | 90 | 0.009833916 | SI | 30.50667
| Polyphenylsulfone - Redel R5500 | 69.63 |  | 2344 | 100 | 3620.76 | 1671.12 | 9260.79 | 50 | 7.62 | 0.762 | 0.0762 | 10 | 1 | 0.1 | 0.5 | 100 | 110 | 0.01201923 | SI | 41.6
[10 empty] | 1[mm/min] ± 25% | 10[mm/min] ± 25% | 100[mm/min] ± 25% | 5[mm/min] ± 25% | 50[mm/min] ± 10% | 500[mm/min] ± 10% | *No cunplen | van a 5[mm/min]
[10 empty] | 59 | 19 | 0 | 64 | 21 | 0 | 20 | 84
% de plásticos que se pueden ensayar para probeta Tipo I e=4[mm]
[kN]
|  |  |  | % a 1 kn |  | 1 | 2 | 98
|  |  |  | % a 2 kn |  | 2 | 24 | 76
|  |  |  | % a 3 kn |  | 3 | 66 | 34
|  |  |  | % a 4 kn |  | 4 | 85 | 15
|  |  |  | % a 5 kn |  | 5 | 93 | 7
|  |  |  | % a 6 kn |  | 6 | 99 | 1
|  |  |  | % a 7 kn |  | 7 | 99 | 1
|  |  |  | % a 8 kn |  | 8 | 99 | 1
|  |  |  | % a 9 kn |  | 9 | 100 | 0
|  |  |  | % a 10 kn |  | 10 | 100 | 0
% de plásticos que se pueden ensayar para probeta Tipo II e=4[mm]
[kN]
|  |  |  | % a 1 kn |  | 1 | 33 | 67
|  |  |  | % a 2 kn |  | 2 | 87 | 13
|  |  |  | % a 3 kn |  | 3 | 99 | 1
|  |  |  | % a 4 kn |  | 4 | 99 | 1
|  |  |  | % a 5 kn |  | 5 | 100 | 0
|  |  |  | % a 6 kn |  | 6 | 100 | 0
|  |  |  | % a 7 kn |  | 7 | 100 | 0
|  |  |  | % a 8 kn |  | 8 | 100 | 0
|  |  |  | % a 9 kn |  | 9 | 100 | 0
|  |  |  | % a 10 kn |  | 10 | 100 | 0
% de plásticos que se pueden ensayar para probeta Tipo III e=4[mm]
[kN]
|  |  |  | % a 1 kn |  | 1 | 0 | 100
|  |  |  | % a 2 kn |  | 2 | 1 | 99
|  |  |  | % a 3 kn |  | 3 | 2 | 98
|  |  |  | % a 4 kn |  | 4 | 10 | 90
|  |  |  | % a 5 kn |  | 5 | 23 | 77
|  |  |  | % a 6 kn |  | 6 | 39 | 61
|  |  |  | % a 7 kn |  | 7 | 55 | 45
|  |  |  | % a 8 kn |  | 8 | 69 | 31
|  |  |  | % a 9 kn |  | 9 | 75 | 25
|  |  |  | % a 10 kn |  | 10 | 83 | 17
Este gráfico no está disponible en su versión de Excel. Si edita esta forma o guarda el libro en un formato de archivo diferente, el gráfico no se podrá utilizar.
%
[N]
%
[kN]
%
[kN]
Este gráfico no está disponible en su versión de Excel. Si edita esta forma o guarda el libro en un formato de archivo diferente, el gráfico no se podrá utilizar.
%
[N]
%
[kN]
Este gráfico no está disponible en su versión de Excel. Si edita esta forma o guarda el libro en un formato de archivo diferente, el gráfico no se podrá utilizar.
%
[N]
%
Note on K6: [Comentario encadenado] Su versión de Excel le permite leer este comentario encadenado; sin embargo, las ediciones que se apliquen se quitarán si el archivo se abre en una versión más reciente de Excel. Más información: https://go.microsoft.com/fwlink/?linkid=870924 Comentario: Esto es para probeta tipo V, es decir un gauge de 7.62mm. Esta velocidad solo se aplica a este tipo de probetas según la norma.
Note on L6: [Comentario encadenado] Su versión de Excel le permite leer este comentario encadenado; sin embargo, las ediciones que se apliquen se quitarán si el archivo se abre en una versión más reciente de Excel. Más información: https://go.microsoft.com/fwlink/?linkid=870924 Comentario: Esto es para probeta tipo V, es decir un gauge de 7.62mm. Esta velocidad solo se aplica a este tipo de probetas según la norma.
Note on M6: [Comentario encadenado] Su versión de Excel le permite leer este comentario encadenado; sin embargo, las ediciones que se apliquen se quitarán si el archivo se abre en una versión más reciente de Excel. Más información: https://go.microsoft.com/fwlink/?linkid=870924 Comentario: Esto es para probeta tipo V, es decir un gauge de 7.62mm. Esta velocidad solo se aplica a este tipo de probetas según la norma.
Note on E22: dvsar: tomar con pinzas